## Sheet1
N | Материал | Мощность, Вт | Скорость, мм/с | Шаг сканирования, мкм | Диаметр пятна, мкм | Толщина слоя, мкм | Форма образца | Измерительное оборудование | Ra, мкм | Прочее | Модель установки СЛС | D50 | D90 | D97 | DOI
| AlSi10Mg | 270 | 1100 | 180 | 100 | 30 | Призма | КП |  | Upkin remelting (low VED), LED = 1.08 J/mm, VED = 45.45 J/mm³ | EOSINT M290 | - | - | - | https://doi.org/10.3390/met14060711
| AlSi10Mg | 300 | 800 | 180 | 100 | 30 | Призма | КП |  | Upkin remelting (medium VED), LED = 0.37 J/mm, VED = 69.44 J/mm³ | EOSINT M290 | - | - | - | https://doi.org/10.3390/met14060711
| AlSi10Mg | 360 | 600 | 180 | 100 | 30 | Призма | КП |  | Upkin remelting (high VED), LED = 0.60 J/mm, VED = 111.11 J/mm³ | EOSINT M290 | - | - | - | https://doi.org/10.3390/met14060711
| AlSi10Mg | 370 | 1300 | 180 | 100 | 30 | Призма | КП |  | Стандартные параметры для основной обработки AlSi10Mg от EOS, использованы в первом проходе без ремелтинга | EOSINT M290 | - | - | - | https://doi.org/10.3390/met14060711
| AlSi10Mg | 310 | 400 | 60 | 80 | 30 | Призма | СЭМ, КП |  | Taguchi L27 | Concept Laser M2 | 32.6 | 55.9 |  | https://doi.org/10.1016/j.jmapro.2020.11.030
| AlSi10Mg | 310 | 600 | 60 | 80 | 30 | Призма | СЭМ, КП |  | Taguchi L27 | Concept Laser M2 | 32.6 | 55.9 |  | https://doi.org/10.1016/j.jmapro.2020.11.030
| AlSi10Mg | 310 | 800 | 60 | 80 | 30 | Призма | СЭМ, КП |  | Taguchi L27 | Concept Laser M2 | 32.6 | 55.9 |  | https://doi.org/10.1016/j.jmapro.2020.11.030
| AlSi10Mg | 340 | 400 | 60 | 80 | 30 | Призма | СЭМ, КП |  | Taguchi L27 | Concept Laser M2 | 32.6 | 55.9 |  | https://doi.org/10.1016/j.jmapro.2020.11.030
| AlSi10Mg | 340 | 600 | 60 | 80 | 30 | Призма | СЭМ, КП |  | Taguchi L27 | Concept Laser M2 | 32.6 | 55.9 |  | https://doi.org/10.1016/j.jmapro.2020.11.030
| AlSi10Mg | 340 | 800 | 60 | 80 | 30 | Призма | СЭМ, КП |  | Taguchi L27 | Concept Laser M2 | 32.6 | 55.9 |  | https://doi.org/10.1016/j.jmapro.2020.11.030
| AlSi10Mg | 370 | 400 | 60 | 80 | 30 | Призма | СЭМ, КП |  | Taguchi L27 | Concept Laser M2 | 32.6 | 55.9 |  | https://doi.org/10.1016/j.jmapro.2020.11.030
| AlSi10Mg | 370 | 600 | 60 | 80 | 30 | Призма | СЭМ, КП |  | Taguchi L27 | Concept Laser M2 | 32.6 | 55.9 |  | https://doi.org/10.1016/j.jmapro.2020.11.030
| AlSi10Mg | 370 | 800 | 60 | 80 | 30 | Призма | СЭМ, КП |  | Taguchi L27 | Concept Laser M2 | 32.6 | 55.9 |  | https://doi.org/10.1016/j.jmapro.2020.11.030
| AlSi10Mg | 40 | 400 | 50 | 40 | 30 | Призма | СЭМ, КСМ | 13.25 | Taguchi L25 | Farsoon, 273M |  |  |  | https://doi.org/10.3390/met12122053
| AlSi10Mg | 40 | 600 | 60 | 60 | 30 | Призма | СЭМ, КСМ | 13.6 | Taguchi L25 | Farsoon, 273M |  |  |  | https://doi.org/10.3390/met12122053
| AlSi10Mg | 40 | 800 | 70 | 80 | 30 | Призма | СЭМ, КСМ | 14.73 | Taguchi L25 | Farsoon, 273M |  |  |  | https://doi.org/10.3390/met12122053
| AlSi10Mg | 40 | 1000 | 80 | 100 | 30 | Призма | СЭМ, КСМ | 13.86 | Taguchi L25 | Farsoon, 273M |  |  |  | https://doi.org/10.3390/met12122053
| AlSi10Mg | 40 | 1200 | 90 | 120 | 30 | Призма | СЭМ, КСМ | 15.34 | Taguchi L25 | Farsoon, 273M |  |  |  | https://doi.org/10.3390/met12122053
| AlSi10Mg | 60 | 400 | 60 | 80 | 30 | Призма | СЭМ, КСМ | 13.82 | Taguchi L25 | Farsoon, 273M |  |  |  | https://doi.org/10.3390/met12122053
| AlSi10Mg | 60 | 600 | 70 | 100 | 30 | Призма | СЭМ, КСМ | 13.78 | Taguchi L25 | Farsoon, 273M |  |  |  | https://doi.org/10.3390/met12122053
| AlSi10Mg | 60 | 800 | 80 | 120 | 30 | Призма | СЭМ, КСМ | 14.07 | Taguchi L25 | Farsoon, 273M |  |  |  | https://doi.org/10.3390/met12122053
| AlSi10Mg | 60 | 1000 | 90 | 40 | 30 | Призма | СЭМ, КСМ | 13.89 | Taguchi L25 | Farsoon, 273M |  |  |  | https://doi.org/10.3390/met12122053
| AlSi10Mg | 60 | 1200 | 50 | 60 | 30 | Призма | СЭМ, КСМ | 14.51 | Taguchi L25 | Farsoon, 273M |  |  |  | https://doi.org/10.3390/met12122053
|  | 80 | 400 | 70 | 120 | 30 | Призма | СЭМ, КСМ | 14.48 | Taguchi L25 | Farsoon, 273M |  |  |  | https://doi.org/10.3390/met12122053
|  | 80 | 600 | 80 | 40 | 30 | Призма | СЭМ, КСМ | 13.67 | Taguchi L25 | Farsoon, 273M |  |  |  | https://doi.org/10.3390/met12122053
|  | 80 | 800 | 90 | 60 | 30 | Призма | СЭМ, КСМ | 14.43 | Taguchi L25 | Farsoon, 273M |  |  |  | https://doi.org/10.3390/met12122053
|  | 80 | 1000 | 50 | 80 | 30 | Призма | СЭМ, КСМ | 13.91 | Taguchi L25 | Farsoon, 273M |  |  |  | https://doi.org/10.3390/met12122053
|  | 80 | 1200 | 60 | 100 | 30 | Призма | СЭМ, КСМ | 14.43 | Taguchi L25 | Farsoon, 273M |  |  |  | https://doi.org/10.3390/met12122053
|  | 100 | 400 | 80 | 60 | 30 | Призма | СЭМ, КСМ | 14.39 | Taguchi L25 | Farsoon, 273M |  |  |  | https://doi.org/10.3390/met12122053
|  | 100 | 600 | 90 | 80 | 30 | Призма | СЭМ, КСМ | 13.9 | Taguchi L25 | Farsoon, 273M |  |  |  | https://doi.org/10.3390/met12122053
|  | 100 | 800 | 50 | 100 | 30 | Призма | СЭМ, КСМ | 14.49 | Taguchi L25 | Farsoon, 273M |  |  |  | https://doi.org/10.3390/met12122053
|  | 100 | 1000 | 60 | 120 | 30 | Призма | СЭМ, КСМ | 13.84 | Taguchi L25 | Farsoon, 273M |  |  |  | https://doi.org/10.3390/met12122053
|  | 100 | 1200 | 70 | 40 | 30 | Призма | СЭМ, КСМ | 14.42 | Taguchi L25 | Farsoon, 273M |  |  |  | https://doi.org/10.3390/met12122053
|  | 120 | 400 | 90 | 100 | 30 | Призма | СЭМ, КСМ | 14.45 | Taguchi L25 | Farsoon, 273M |  |  |  | https://doi.org/10.3390/met12122053
|  | 120 | 600 | 50 | 120 | 30 | Призма | СЭМ, КСМ | 14.13 | Taguchi L25 | Farsoon, 273M |  |  |  | https://doi.org/10.3390/met12122053
|  | 120 | 800 | 60 | 40 | 30 | Призма | СЭМ, КСМ | 13.59 | Taguchi L25 | Farsoon, 273M |  |  |  | https://doi.org/10.3390/met12122053
|  | 120 | 1000 | 70 | 60 | 30 | Призма | СЭМ, КСМ | 13.85 | Taguchi L25 | Farsoon, 273M |  |  |  | https://doi.org/10.3390/met12122053
|  | 120 | 1200 | 80 | 80 | 30 | Призма | СЭМ, КСМ | 14.49 | Taguchi L25 | Farsoon, 273M |  |  |  | https://doi.org/10.3390/met12122053
[7 empty] | Призма | СЭМ, КСМ |  | Doehlert | Farsoon, 273M |  |  |  | https://doi.org/10.3390/met12122053
[7 empty] | Призма | СЭМ, КСМ |  | Doehlert | Farsoon, 273M |  |  |  | https://doi.org/10.3390/met12122053
[7 empty] | Призма | СЭМ, КСМ |  | Doehlert | Farsoon, 273M |  |  |  | https://doi.org/10.3390/met12122053
[7 empty] | Призма | СЭМ, КСМ |  | Doehlert | Farsoon, 273M |  |  |  | https://doi.org/10.3390/met12122053
[7 empty] | Призма | СЭМ, КСМ |  | Doehlert | Farsoon, 273M |  |  |  | https://doi.org/10.3390/met12122053
[7 empty] | Призма | СЭМ, КСМ |  | Doehlert | Farsoon, 273M |  |  |  | https://doi.org/10.3390/met12122053
[7 empty] | Призма | СЭМ, КСМ |  | Doehlert | Farsoon, 273M |  |  |  | https://doi.org/10.3390/met12122053
[7 empty] | Призма | СЭМ, КСМ |  | Doehlert | Farsoon, 273M |  |  |  | https://doi.org/10.3390/met12122053
[7 empty] | Призма | СЭМ, КСМ |  | Doehlert | Farsoon, 273M |  |  |  | https://doi.org/10.3390/met12122053
[7 empty] | Призма | СЭМ, КСМ |  | Doehlert | Farsoon, 273M |  |  |  | https://doi.org/10.3390/met12122053
[7 empty] | Призма | СЭМ, КСМ |  | Doehlert | Farsoon, 273M |  |  |  | https://doi.org/10.3390/met12122053
[7 empty] | Призма | СЭМ, КСМ |  | Doehlert | Farsoon, 273M |  |  |  | https://doi.org/10.3390/met12122053
[7 empty] | Призма | СЭМ, КСМ |  | Doehlert | Farsoon, 273M |  |  |  | https://doi.org/10.3390/met12122053
[7 empty] | Призма | СЭМ, КСМ |  | Doehlert | Farsoon, 273M |  |  |  | https://doi.org/10.3390/met12122053
[7 empty] | Призма | СЭМ, КСМ |  | Doehlert | Farsoon, 273M |  |  |  | https://doi.org/10.3390/met12122053
[7 empty] | Призма | СЭМ, КСМ |  | Doehlert | Farsoon, 273M |  |  |  | https://doi.org/10.3390/met12122053
[7 empty] | Призма | СЭМ, КСМ |  | Doehlert | Farsoon, 273M |  |  |  | https://doi.org/10.3390/met12122053
[7 empty] | Призма | СЭМ, КСМ |  | Doehlert | Farsoon, 273M |  |  |  | https://doi.org/10.3390/met12122053
[7 empty] | Призма | СЭМ, КСМ |  | Doehlert | Farsoon, 273M |  |  |  | https://doi.org/10.3390/met12122053
[7 empty] | Призма | СЭМ, КСМ |  | Doehlert | Farsoon, 273M |  |  |  | https://doi.org/10.3390/met12122053
[7 empty] | Призма | СЭМ, КСМ |  | Doehlert | Farsoon, 273M |  |  |  | https://doi.org/10.3390/met12122053
[7 empty] | Призма | СЭМ, КСМ |  | Doehlert | Farsoon, 273M |  |  |  | https://doi.org/10.3390/met12122053
[7 empty] | Призма | СЭМ, КСМ |  | Doehlert | Farsoon, 273M |  |  |  | https://doi.org/10.3390/met12122053
[7 empty] | Призма | СЭМ, КСМ |  | Doehlert | Farsoon, 273M |  |  |  | https://doi.org/10.3390/met12122053
[7 empty] | Призма | СЭМ, КСМ |  | Doehlert | Farsoon, 273M |  |  |  | https://doi.org/10.3390/met12122053