## Sheet1
N | Материал | Мощность, Вт | Скорость, мм/с | Шаг сканирования, мкм | Отступ от контура, мкм | Диаметр пятна, мкм | Толщина слоя, мкм | Форма образца | Измерительное оборудование | Ra, мкм | Прочее | Модель установки СЛС | D50 | D90 | PSD | DOI
| AlSi10Mg | 370 | 1300 | 180 | 60 | 100 | 30 | Призма-0 | КП | 6.31 | Стандартные параметры для основной обработки AlSi10Mg от EOS, использованы в первом проходе без ремелтинга | EOSINT M290 | - | - | - | https://doi.org/10.3390/met14060711
| AlSi10Mg | 270 | 1100 | 180 | 60 | 100 | 30 | Призма-0 | КП | 4.13 | Upkin remelting (low VED), LED = 1.08 J/mm, VED = 45.45 J/mm³ | EOSINT M290 | - | - | - | https://doi.org/10.3390/met14060711
| AlSi10Mg | 300 | 800 | 180 | 60 | 100 | 30 | Призма-0 | КП | 3.61 | Upkin remelting (medium VED), LED = 0.37 J/mm, VED = 69.44 J/mm³ | EOSINT M290 | - | - | - | https://doi.org/10.3390/met14060711
| AlSi10Mg | 360 | 600 | 180 | 60 | 100 | 30 | Призма-0 | КП | 1.49 | Upkin remelting (high VED), LED = 0.60 J/mm, VED = 111.11 J/mm³ | EOSINT M290 | - | - | - | https://doi.org/10.3390/met14060711
| AlSi10Mg | 370 | 1300 | 180 | 60 | 100 | 30 | Призма-45 | КП | 19.94 | Стандартные параметры для основной обработки AlSi10Mg от EOS, использованы в первом проходе без ремелтинга | EOSINT M290 | - | - | - | https://doi.org/10.3390/met14060711
| AlSi10Mg | 300 | 800 | 180 | 60 | 100 | 30 | Призма-45 | КП | 11.8 | Upkin remelting (low VED), LED = 1.08 J/mm, VED = 45.45 J/mm³ | EOSINT M290 | - | - | - | https://doi.org/10.3390/met14060711
| AlSi10Mg | 360 | 600 | 180 | 60 | 100 | 30 | Призма-45 | КП | 5.19 | Upkin remelting (medium VED), LED = 0.37 J/mm, VED = 69.44 J/mm³ | EOSINT M290 | - | - | - | https://doi.org/10.3390/met14060711
| AlSi10Mg | 270 | 250 | 180 | 60 | 100 | 30 | Призма-45 | КП | 4.81 | Upkin remelting (high VED), LED = 0.60 J/mm, VED = 111.11 J/mm³ | EOSINT M290 | - | - | - | https://doi.org/10.3390/met14060711
| AlSi10Mg | 370 | 1300 | 180 | 60 | 100 | 30 | Призма-90 | КП | 20.2 | Стандартные параметры для основной обработки AlSi10Mg от EOS, использованы в первом проходе без ремелтинга | EOSINT M290 | - | - | - | https://doi.org/10.3390/met14060711
| AlSi10Mg | 300 | 800 | 180 | 60 | 100 | 30 | Призма-90 | КП | 15.71 | Upkin remelting (low VED), LED = 1.08 J/mm, VED = 45.45 J/mm³ | EOSINT M290 | - | - | - | https://doi.org/10.3390/met14060711
| AlSi10Mg | 360 | 600 | 180 | 60 | 100 | 30 | Призма-90 | КП | 4.65 | Upkin remelting (medium VED), LED = 0.37 J/mm, VED = 69.44 J/mm³ | EOSINT M290 | - | - | - | https://doi.org/10.3390/met14060711
| AlSi10Mg | 270 | 250 | 180 | 60 | 100 | 30 | Призма-90 | КП | 4.74 | Upkin remelting (high VED), LED = 0.60 J/mm, VED = 111.11 J/mm³ | EOSINT M290 | - | - | - | https://doi.org/10.3390/met14060711
| AlSi10Mg | 370 | 1300 | 180 | 60 | 100 | 30 | Призма-135 | КП | 39.53 | Стандартные параметры для основной обработки AlSi10Mg от EOS, использованы в первом проходе без ремелтинга | EOSINT M290 | - | - | - | https://doi.org/10.3390/met14060711
| AlSi10Mg | 300 | 800 | 180 | 60 | 100 | 30 | Призма-135 | КП | 40.67 | Upkin remelting (low VED), LED = 1.08 J/mm, VED = 45.45 J/mm³ | EOSINT M290 | - | - | - | https://doi.org/10.3390/met14060711
| AlSi10Mg | 360 | 600 | 180 | 60 | 100 | 30 | Призма-135 | КП | 14.24 | Upkin remelting (medium VED), LED = 0.37 J/mm, VED = 69.44 J/mm³ | EOSINT M290 | - | - | - | https://doi.org/10.3390/met14060711
| AlSi10Mg | 270 | 250 | 180 | 60 | 100 | 30 | Призма-135 | КП | 6.89 | Upkin remelting (high VED), LED = 0.60 J/mm, VED = 111.11 J/mm³ | EOSINT M290 | - | - | - | https://doi.org/10.3390/met14060711
| AlSi10Mg | 310 | 400 | 60 |  | 80 | 30 | Призма-30 | СЭМ, КП |  | Taguchi L27 | Concept Laser M2 | 32.6 | 55.9 | - | https://doi.org/10.1016/j.jmapro.2020.11.030
| AlSi10Mg | 310 | 600 | 60 |  | 80 | 30 | Призма | СЭМ, КП |  | Taguchi L27 | Concept Laser M2 | 32.6 | 55.9 | - | https://doi.org/10.1016/j.jmapro.2020.11.030
| AlSi10Mg | 310 | 800 | 60 |  | 80 | 30 | Призма | СЭМ, КП |  | Taguchi L27 | Concept Laser M2 | 32.6 | 55.9 | - | https://doi.org/10.1016/j.jmapro.2020.11.030
| AlSi10Mg | 340 | 400 | 60 |  | 80 | 30 | Призма | СЭМ, КП |  | Taguchi L27 | Concept Laser M2 | 32.6 | 55.9 | - | https://doi.org/10.1016/j.jmapro.2020.11.030
| AlSi10Mg | 340 | 600 | 60 |  | 80 | 30 | Призма | СЭМ, КП |  | Taguchi L27 | Concept Laser M2 | 32.6 | 55.9 | - | https://doi.org/10.1016/j.jmapro.2020.11.030
| AlSi10Mg | 340 | 800 | 60 |  | 80 | 30 | Призма | СЭМ, КП |  | Taguchi L27 | Concept Laser M2 | 32.6 | 55.9 | - | https://doi.org/10.1016/j.jmapro.2020.11.030
| AlSi10Mg | 370 | 400 | 60 |  | 80 | 30 | Призма | СЭМ, КП |  | Taguchi L27 | Concept Laser M2 | 32.6 | 55.9 | - | https://doi.org/10.1016/j.jmapro.2020.11.030
| AlSi10Mg | 370 | 600 | 60 |  | 80 | 30 | Призма | СЭМ, КП |  | Taguchi L27 | Concept Laser M2 | 32.6 | 55.9 | - | https://doi.org/10.1016/j.jmapro.2020.11.030
| AlSi10Mg | 370 | 800 | 60 |  | 80 | 30 | Призма | СЭМ, КП |  | Taguchi L27 | Concept Laser M2 | 32.6 | 55.9 | - | https://doi.org/10.1016/j.jmapro.2020.11.030
| AlSi10Mg | 310 | 400 | 60 |  | 80 | 30 | Призма-45 | СЭМ, КП |  | Taguchi L27 | Concept Laser M2 | 32.6 | 55.9 | - | https://doi.org/10.1016/j.jmapro.2020.11.030
| AlSi10Mg | 310 | 600 | 60 |  | 80 | 30 | Призма | СЭМ, КП |  | Taguchi L27 | Concept Laser M2 | 32.6 | 55.9 | - | https://doi.org/10.1016/j.jmapro.2020.11.030
| AlSi10Mg | 310 | 800 | 60 |  | 80 | 30 | Призма | СЭМ, КП |  | Taguchi L27 | Concept Laser M2 | 32.6 | 55.9 | - | https://doi.org/10.1016/j.jmapro.2020.11.030
| AlSi10Mg | 340 | 400 | 60 |  | 80 | 30 | Призма | СЭМ, КП |  | Taguchi L27 | Concept Laser M2 | 32.6 | 55.9 | - | https://doi.org/10.1016/j.jmapro.2020.11.030
| AlSi10Mg | 340 | 600 | 60 |  | 80 | 30 | Призма | СЭМ, КП |  | Taguchi L27 | Concept Laser M2 | 32.6 | 55.9 | - | https://doi.org/10.1016/j.jmapro.2020.11.030
| AlSi10Mg | 340 | 800 | 60 |  | 80 | 30 | Призма | СЭМ, КП |  | Taguchi L27 | Concept Laser M2 | 32.6 | 55.9 | - | https://doi.org/10.1016/j.jmapro.2020.11.030
| AlSi10Mg | 370 | 400 | 60 |  | 80 | 30 | Призма | СЭМ, КП |  | Taguchi L27 | Concept Laser M2 | 32.6 | 55.9 | - | https://doi.org/10.1016/j.jmapro.2020.11.030
| AlSi10Mg | 370 | 600 | 60 |  | 80 | 30 | Призма | СЭМ, КП |  | Taguchi L27 | Concept Laser M2 | 32.6 | 55.9 | - | https://doi.org/10.1016/j.jmapro.2020.11.030
| AlSi10Mg | 370 | 800 | 60 |  | 80 | 30 | Призма | СЭМ, КП |  | Taguchi L27 | Concept Laser M2 | 32.6 | 55.9 | - | https://doi.org/10.1016/j.jmapro.2020.11.030
| AlSi10Mg | 310 | 400 | 60 |  | 80 | 30 | Призма-60 | СЭМ, КП |  | Taguchi L27 | Concept Laser M2 | 32.6 | 55.9 | - | https://doi.org/10.1016/j.jmapro.2020.11.030
| AlSi10Mg | 310 | 600 | 60 |  | 80 | 30 | Призма | СЭМ, КП |  | Taguchi L27 | Concept Laser M2 | 32.6 | 55.9 | - | https://doi.org/10.1016/j.jmapro.2020.11.030
| AlSi10Mg | 310 | 800 | 60 |  | 80 | 30 | Призма | СЭМ, КП |  | Taguchi L27 | Concept Laser M2 | 32.6 | 55.9 | - | https://doi.org/10.1016/j.jmapro.2020.11.030
| AlSi10Mg | 340 | 400 | 60 |  | 80 | 30 | Призма | СЭМ, КП |  | Taguchi L27 | Concept Laser M2 | 32.6 | 55.9 | - | https://doi.org/10.1016/j.jmapro.2020.11.030
| AlSi10Mg | 340 | 600 | 60 |  | 80 | 30 | Призма | СЭМ, КП |  | Taguchi L27 | Concept Laser M2 | 32.6 | 55.9 | - | https://doi.org/10.1016/j.jmapro.2020.11.030
| AlSi10Mg | 340 | 800 | 60 |  | 80 | 30 | Призма | СЭМ, КП |  | Taguchi L27 | Concept Laser M2 | 32.6 | 55.9 | - | https://doi.org/10.1016/j.jmapro.2020.11.030
| AlSi10Mg | 370 | 400 | 60 |  | 80 | 30 | Призма | СЭМ, КП |  | Taguchi L27 | Concept Laser M2 | 32.6 | 55.9 | - | https://doi.org/10.1016/j.jmapro.2020.11.030
| AlSi10Mg | 370 | 600 | 60 |  | 80 | 30 | Призма | СЭМ, КП |  | Taguchi L27 | Concept Laser M2 | 32.6 | 55.9 | - | https://doi.org/10.1016/j.jmapro.2020.11.030
| AlSi10Mg | 370 | 800 | 60 |  | 80 | 30 | Призма | СЭМ, КП |  | Taguchi L27 | Concept Laser M2 | 32.6 | 55.9 | - | https://doi.org/10.1016/j.jmapro.2020.11.030
| AlSi10Mg | 40 | 400 | 50 |  | 90 | 30 | Призма | СЭМ, КСМ | 13.25 | L25(54) | Farsoon, 273M | - | - | 15-53 | https://doi.org/10.3390/met12122053
| AlSi10Mg | 40 | 600 | 60 |  | 90 | 30 | Призма | СЭМ, КСМ | 13.6 | L25(54) | Farsoon, 273M | - | - | 15-53 | https://doi.org/10.3390/met12122053
| AlSi10Mg | 40 | 800 | 70 |  | 90 | 30 | Призма | СЭМ, КСМ | 14.73 | L25(54) | Farsoon, 273M | - | - | 15-53 | https://doi.org/10.3390/met12122053
| AlSi10Mg | 40 | 1000 | 80 |  | 90 | 30 | Призма | СЭМ, КСМ | 13.86 | L25(54) | Farsoon, 273M | - | - | 15-53 | https://doi.org/10.3390/met12122053
| AlSi10Mg | 40 | 1200 | 90 |  | 90 | 30 | Призма | СЭМ, КСМ | 15.34 | L25(54) | Farsoon, 273M | - | - | 15-53 | https://doi.org/10.3390/met12122053
| AlSi10Mg | 60 | 400 | 60 |  | 90 | 30 | Призма | СЭМ, КСМ | 13.82 | L25(54) | Farsoon, 273M | - | - | 15-53 | https://doi.org/10.3390/met12122053
| AlSi10Mg | 60 | 600 | 70 |  | 90 | 30 | Призма | СЭМ, КСМ | 13.78 | L25(54) | Farsoon, 273M | - | - | 15-53 | https://doi.org/10.3390/met12122053
| AlSi10Mg | 60 | 800 | 80 |  | 90 | 30 | Призма | СЭМ, КСМ | 14.07 | L25(54) | Farsoon, 273M | - | - | 15-53 | https://doi.org/10.3390/met12122053
| AlSi10Mg | 60 | 1000 | 90 |  | 90 | 30 | Призма | СЭМ, КСМ | 13.89 | L25(54) | Farsoon, 273M | - | - | 15-53 | https://doi.org/10.3390/met12122053
| AlSi10Mg | 60 | 1200 | 50 |  | 90 | 30 | Призма | СЭМ, КСМ | 14.51 | L25(54) | Farsoon, 273M | - | - | 15-53 | https://doi.org/10.3390/met12122053
|  | 80 | 400 | 70 |  | 90 | 30 | Призма | СЭМ, КСМ | 14.48 | L25(54) | Farsoon, 273M | - | - | 15-53 | https://doi.org/10.3390/met12122053
|  | 80 | 600 | 80 |  | 90 | 30 | Призма | СЭМ, КСМ | 13.67 | L25(54) | Farsoon, 273M | - | - | 15-53 | https://doi.org/10.3390/met12122053
|  | 80 | 800 | 90 |  | 90 | 30 | Призма | СЭМ, КСМ | 14.43 | L25(54) | Farsoon, 273M | - | - | 15-53 | https://doi.org/10.3390/met12122053
|  | 80 | 1000 | 50 |  | 90 | 30 | Призма | СЭМ, КСМ | 13.91 | L25(54) | Farsoon, 273M | - | - | 15-53 | https://doi.org/10.3390/met12122053
|  | 80 | 1200 | 60 |  | 90 | 30 | Призма | СЭМ, КСМ | 14.43 | L25(54) | Farsoon, 273M | - | - | 15-53 | https://doi.org/10.3390/met12122053
|  | 100 | 400 | 80 |  | 90 | 30 | Призма | СЭМ, КСМ | 14.39 | L25(54) | Farsoon, 273M | - | - | 15-53 | https://doi.org/10.3390/met12122053
|  | 100 | 600 | 90 |  | 90 | 30 | Призма | СЭМ, КСМ | 13.9 | L25(54) | Farsoon, 273M | - | - | 15-53 | https://doi.org/10.3390/met12122053
|  | 100 | 800 | 50 |  | 90 | 30 | Призма | СЭМ, КСМ | 14.49 | L25(54) | Farsoon, 273M | - | - | 15-53 | https://doi.org/10.3390/met12122053
|  | 100 | 1000 | 60 |  | 90 | 30 | Призма | СЭМ, КСМ | 13.84 | L25(54) | Farsoon, 273M | - | - | 15-53 | https://doi.org/10.3390/met12122053
|  | 100 | 1200 | 70 |  | 90 | 30 | Призма | СЭМ, КСМ | 14.42 | L25(54) | Farsoon, 273M | - | - | 15-53 | https://doi.org/10.3390/met12122053
|  | 120 | 400 | 90 |  | 90 | 30 | Призма | СЭМ, КСМ | 14.45 | L25(54) | Farsoon, 273M | - | - | 15-53 | https://doi.org/10.3390/met12122053
|  | 120 | 600 | 50 |  | 90 | 30 | Призма | СЭМ, КСМ | 14.13 | L25(54) | Farsoon, 273M | - | - | 15-53 | https://doi.org/10.3390/met12122053
|  | 120 | 800 | 60 |  | 90 | 30 | Призма | СЭМ, КСМ | 13.59 | L25(54) | Farsoon, 273M | - | - | 15-53 | https://doi.org/10.3390/met12122053
|  | 120 | 1000 | 70 |  | 90 | 30 | Призма | СЭМ, КСМ | 13.85 | L25(54) | Farsoon, 273M | - | - | 15-53 | https://doi.org/10.3390/met12122053
|  | 120 | 1200 | 80 |  | 90 | 30 | Призма | СЭМ, КСМ | 14.49 | L25(54) | Farsoon, 273M | - | - | 15-53 | https://doi.org/10.3390/met12122053
|  | 150 | 700 | 70 |  | 90 | 30 | Призма | СЭМ, КСМ | 9.41 | Doehlert | Farsoon, 273M | - | - | 15-53 | https://doi.org/10.3390/met12122053
|  | 150 | 700 | 90 |  | 90 | 30 | Призма | СЭМ, КСМ | 9.09 | Doehlert | Farsoon, 273M | - | - | 15-53 | https://doi.org/10.3390/met12122053
|  | 193 | 700 | 80 |  | 90 | 30 | Призма | СЭМ, КСМ | 6.92 | Doehlert | Farsoon, 273M | - | - | 15-53 | https://doi.org/10.3390/met12122053
|  | 164 | 945 | 80 |  | 90 | 30 | Призма | СЭМ, КСМ | 9.33 | Doehlert | Farsoon, 273M | - | - | 15-53 | https://doi.org/10.3390/met12122053
|  | 164 | 761 | 80 |  | 90 | 30 | Призма | СЭМ, КСМ | 9.51 | Doehlert | Farsoon, 273M | - | - | 15-53 | https://doi.org/10.3390/met12122053
|  | 150 | 700 | 50 |  | 90 | 30 | Призма | СЭМ, КСМ | 10.85 | Doehlert | Farsoon, 273M | - | - | 15-53 | https://doi.org/10.3390/met12122053
|  | 107 | 700 | 60 |  | 90 | 30 | Призма | СЭМ, КСМ | 12.7 | Doehlert | Farsoon, 273M | - | - | 15-53 | https://doi.org/10.3390/met12122053
|  | 136 | 455 | 60 |  | 90 | 30 | Призма | СЭМ, КСМ | 10.48 | Doehlert | Farsoon, 273M | - | - | 15-53 | https://doi.org/10.3390/met12122053
|  | 136 | 639 | 60 |  | 90 | 30 | Призма | СЭМ, КСМ | 11.28 | Doehlert | Farsoon, 273M | - | - | 15-53 | https://doi.org/10.3390/met12122053
|  | 107 | 700 | 80 |  | 90 | 30 | Призма | СЭМ, КСМ | 12.69 | Doehlert | Farsoon, 273M | - | - | 15-53 | https://doi.org/10.3390/met12122053
|  | 136 | 455 | 80 |  | 90 | 30 | Призма | СЭМ, КСМ | 11.02 | Doehlert | Farsoon, 273M | - | - | 15-53 | https://doi.org/10.3390/met12122053
|  | 136 | 639 | 80 |  | 90 | 30 | Призма | СЭМ, КСМ | 12.28 | Doehlert | Farsoon, 273M | - | - | 15-53 | https://doi.org/10.3390/met12122053
|  | 193 | 700 | 60 |  | 90 | 30 | Призма | СЭМ, КСМ | 7.84 | Doehlert | Farsoon, 273M | - | - | 15-53 | https://doi.org/10.3390/met12122053
|  | 179 | 455 | 70 |  | 90 | 30 | Призма | СЭМ, КСМ | 9.15 | Doehlert | Farsoon, 273M | - | - | 15-53 | https://doi.org/10.3390/met12122053
|  | 179 | 639 | 70 |  | 90 | 30 | Призма | СЭМ, КСМ | 9.46 | Doehlert | Farsoon, 273M | - | - | 15-53 | https://doi.org/10.3390/met12122053
|  | 164 | 945 | 60 |  | 90 | 30 | Призма | СЭМ, КСМ | 10.02 | Doehlert | Farsoon, 273M | - | - | 15-53 | https://doi.org/10.3390/met12122053
|  | 121 | 945 | 70 |  | 90 | 30 | Призма | СЭМ, КСМ | 12.03 | Doehlert | Farsoon, 273M | - | - | 15-53 | https://doi.org/10.3390/met12122053
|  | 150 | 884 | 70 |  | 90 | 30 | Призма | СЭМ, КСМ | 11.13 | Doehlert | Farsoon, 273M | - | - | 15-53 | https://doi.org/10.3390/met12122053
|  | 164 | 761 | 60 |  | 90 | 30 | Призма | СЭМ, КСМ | 10.13 | Doehlert | Farsoon, 273M | - | - | 15-53 | https://doi.org/10.3390/met12122053
|  | 121 | 761 | 70 |  | 90 | 30 | Призма | СЭМ, КСМ | 12.78 | Doehlert | Farsoon, 273M | - | - | 15-53 | https://doi.org/10.3390/met12122053
|  | 150 | 516 | 70 |  | 90 | 30 | Призма | СЭМ, КСМ | 10.46 | Doehlert | Farsoon, 273M | - | - | 15-53 | https://doi.org/10.3390/met12122053
|  | 150 | 700 | 70 |  | 90 | 30 | Призма | СЭМ, КСМ | 10.71 | Doehlert | Farsoon, 273M | - | - | 15-53 | https://doi.org/10.3390/met12122053
|  | 150 | 700 | 70 |  | 90 | 30 | Призма | СЭМ, КСМ | 10.31 | Doehlert | Farsoon, 273M | - | - | 15-53 | https://doi.org/10.3390/met12122053
|  | 150 | 700 | 70 |  | 90 | 30 | Призма | СЭМ, КСМ | 10.17 | Doehlert | Farsoon, 273M | - | - | 15-53 | https://doi.org/10.3390/met12122053
|  | 150 | 700 | 70 |  | 90 | 30 | Призма | СЭМ, КСМ | 10.75 | Doehlert | Farsoon, 273M | - | - | 15-53 | https://doi.org/10.3390/met12122053
|  | 100 | 1000 | 70 |  | 90 | 30 | Призма | СЭМ, КСМ | 5.49 | L25(53) | Farsoon, 273M | - | - | 15-53 | https://doi.org/10.3390/met12122053
|  | 100 | 1300 | 80 |  | 90 | 30 | Призма | СЭМ, КСМ | 5.82 | L25(53) | Farsoon, 273M | - | - | 15-53 | https://doi.org/10.3390/met12122053
|  | 100 | 1600 | 90 |  | 90 | 30 | Призма | СЭМ, КСМ | 8.18 | L25(53) | Farsoon, 273M | - | - | 15-53 | https://doi.org/10.3390/met12122053
|  | 100 | 1900 | 100 |  | 90 | 30 | Призма | СЭМ, КСМ | 12.2 | L25(53) | Farsoon, 273M | - | - | 15-53 | https://doi.org/10.3390/met12122053
|  | 100 | 2200 | 110 |  | 90 | 30 | Призма | СЭМ, КСМ | 16.77 | L25(53) | Farsoon, 273M | - | - | 15-53 | https://doi.org/10.3390/met12122053
|  | 120 | 1000 | 80 |  | 90 | 30 | Призма | СЭМ, КСМ | 6.22 | L25(53) | Farsoon, 273M | - | - | 15-53 | https://doi.org/10.3390/met12122053
|  | 120 | 1300 | 90 |  | 90 | 30 | Призма | СЭМ, КСМ | 6.48 | L25(53) | Farsoon, 273M | - | - | 15-53 | https://doi.org/10.3390/met12122053
|  | 120 | 1600 | 100 |  | 90 | 30 | Призма | СЭМ, КСМ | 7.1 | L25(53) | Farsoon, 273M | - | - | 15-53 | https://doi.org/10.3390/met12122053
|  | 120 | 1900 | 110 |  | 90 | 30 | Призма | СЭМ, КСМ | 17.52 | L25(53) | Farsoon, 273M | - | - | 15-53 | https://doi.org/10.3390/met12122053
|  | 120 | 2200 | 70 |  | 90 | 30 | Призма | СЭМ, КСМ | 14.55 | L25(53) | Farsoon, 273M | - | - | 15-53 | https://doi.org/10.3390/met12122053
|  | 140 | 1000 | 90 |  | 90 | 30 | Призма | СЭМ, КСМ | 7.51 | L25(53) | Farsoon, 273M | - | - | 15-53 | https://doi.org/10.3390/met12122053
|  | 140 | 1300 | 100 |  | 90 | 30 | Призма | СЭМ, КСМ | 7.92 | L25(53) | Farsoon, 273M | - | - | 15-53 | https://doi.org/10.3390/met12122053
|  | 140 | 1600 | 110 |  | 90 | 30 | Призма | СЭМ, КСМ | 9.8 | L25(53) | Farsoon, 273M | - | - | 15-53 | https://doi.org/10.3390/met12122053
|  | 140 | 1900 | 70 |  | 90 | 30 | Призма | СЭМ, КСМ | 11.26 | L25(53) | Farsoon, 273M | - | - | 15-53 | https://doi.org/10.3390/met12122053
|  | 140 | 2200 | 80 |  | 90 | 30 | Призма | СЭМ, КСМ | 12.98 | L25(53) | Farsoon, 273M | - | - | 15-53 | https://doi.org/10.3390/met12122053
|  | 160 | 1000 | 100 |  | 90 | 30 | Призма | СЭМ, КСМ | 6.91 | L25(53) | Farsoon, 273M | - | - | 15-53 | https://doi.org/10.3390/met12122053
|  | 160 | 1300 | 110 |  | 90 | 30 | Призма | СЭМ, КСМ | 9.03 | L25(53) | Farsoon, 273M | - | - | 15-53 | https://doi.org/10.3390/met12122053
|  | 160 | 1600 | 70 |  | 90 | 30 | Призма | СЭМ, КСМ | 9.25 | L25(53) | Farsoon, 273M | - | - | 15-53 | https://doi.org/10.3390/met12122053
|  | 160 | 1900 | 80 |  | 90 | 30 | Призма | СЭМ, КСМ | 10.43 | L25(53) | Farsoon, 273M | - | - | 15-53 | https://doi.org/10.3390/met12122053
|  | 160 | 2200 | 90 |  | 90 | 30 | Призма | СЭМ, КСМ | 12.92 | L25(53) | Farsoon, 273M | - | - | 15-53 | https://doi.org/10.3390/met12122053
|  | 180 | 1000 | 110 |  | 90 | 30 | Призма | СЭМ, КСМ | 7.53 | L25(53) | Farsoon, 273M | - | - | 15-53 | https://doi.org/10.3390/met12122053
|  | 180 | 1300 | 70 |  | 90 | 30 | Призма | СЭМ, КСМ | 9.47 | L25(53) | Farsoon, 273M | - | - | 15-53 | https://doi.org/10.3390/met12122053
|  | 180 | 1600 | 80 |  | 90 | 30 | Призма | СЭМ, КСМ | 9.91 | L25(53) | Farsoon, 273M | - | - | 15-53 | https://doi.org/10.3390/met12122053
|  | 180 | 1900 | 90 |  | 90 | 30 | Призма | СЭМ, КСМ | 10.53 | L25(53) | Farsoon, 273M | - | - | 15-53 | https://doi.org/10.3390/met12122053
|  | 180 | 2200 | 100 |  | 90 | 30 | Призма | СЭМ, КСМ | 11.78 | L25(53) | Farsoon, 273M | - | - | 15-53 | https://doi.org/10.3390/met12122053